## Foglio1
INSERIRE LOGO |  | INSERIRE RAGIONE SOCIALE
ISO 15609 Welding Procedure Specification
ISO 15609 Specifica di Procedimento di Saldatura
WPS n° |  | WPS03 |  |  | Rev. | 0 | Data / Date: |  |  | 2015-10-29 |  |  | WPQR n° |  | INSERIRE RIF. WPQR
Procedimenti di saldatura / Weld process: | [6 empty] | 1° | 141 | Tipo / Type: |  |  | MANUALE
[7 empty] | 2° | 111 | Tipo / Type: |  |  | MANUALE
Disegno del cianfrino / Bevel design | [9 empty] | Sequenza di saldatura / Welding sequence
Metodo di preparazione / Preparation method: | [7 empty] | MOLATURA O LAVORAZIONE DI MACCHINA
Supporto al rovescio / Backing: | [5 empty] | NESSUNO
Materiale base Parent material: | [5 empty] | 1° | ASTM A106 Gr.B | [8 empty] | Gruppo / Group: |  |  | 1.1
[6 empty] | 2° | ASTM A516 Gr.70 | [8 empty] | Gruppo / Group: |  |  | 1.2
[6 empty] | 1° | Spessore / Thickness: |  |  |  |  | 6,02mm |  | Diametro / Diameter: |  |  |  | 114.3mm
[6 empty] | 2° | Spessore / Thickness: |  |  |  |  | 20mm |  | Diametro / Diameter: |  |  |  | 2000mm
Materiale d'apporto Welding consumables: | [5 empty] | 1° | Designazione / Designation: |  |  |  |  | EN 1668: W 42 4 W2Si
[7 empty] | Nome commerciale / Trade name: | [5 empty] | OERLIKON CARBOROD
[6 empty] | 2° | Designazione / Designation: |  |  |  |  | EN ISO 2560-A: E 42 5 B 32 H5
[7 empty] | Nome commerciale / Trade name: | [5 empty] | OERLIKON PH 35S
Preriscaldo / Preheat: |  |  |  | 100°C |  | Interpass: |  | 250°C |  | Postriscaldo / Postheat: |  |  |  | NO
Gas di protezione Shielding gas |  |  |  | 1° | Tipo / Type: |  |  | 99,99% Ar |  |  |  | Portata / Flow rate: |  |  |  | 10-11dm3/min
|  |  |  | 2° | Tipo / Type: |  |  | N.A. |  |  |  | Portata / Flow rate: |  |  |  | N.A.
Gas al rovescio / Backing gas | [5 empty] | Tipo / Type: |  |  | NO |  |  |  | Portata / Flow rate: |  |  |  | N.A.
Posizione di saldatura / Welding position: | [7 empty] | PB (piano frontale)
Trattamento termico PWHT | [5 empty] | Temperatura / Temperature Range: | [7 empty] | Stasi / Holding time:
[6 empty] | Riscaldamento / Heating: | [6 empty] | Raffreddamento / Cooling:
Tecnica Tecnique |  | Descrizione Decription | [5 empty] | 1° Procedimento di saldatura 1° Welding process | [5 empty] | 2° Procedimento di saldatura 2° Welding process
|  | Oscillazione / Weaving: | [5 empty] | N.A. | [5 empty] | MAX 9mm
|  | Q.tà elett. / Electr. q.ty: | [5 empty] | SINGOLO | [5 empty] | N.A.
|  | Filo libero / Stick out: | [5 empty] | N.A. | [5 empty] | N.A.
|  | Trasferimento / Transfer mode: | [5 empty] | N.A. | [5 empty] | N.A.
|  | Tungsteno / Tungsten: | [5 empty] | WT20 Ø2,4mm | [5 empty] | N.A.
|  | Diametro ugello / Nozzle diameter: | [5 empty] | 9mm | [5 empty] | N.A.
|  | Q.tà Passate / Runs q.ty: | [5 empty] | SINGOLA | [5 empty] | MULTIPLA
|  | Pulizia / Interpass cleaning: | [5 empty] | MOLATURA E SPAZZOLATURA
|  | Solcatura / Back gouging: | [5 empty] | NO
N° | Proc. Process |  | Materiale d'apporto Welding consumable |  |  |  | Corrente Current type |  | Ampere |  | Volt |  | Velocità Speed |  | K | Apporto termico Heat input
|  |  | Tipo / Type |  |  | Ø |  |  | Min | Max | Min | Max | Min | Max |  | Min |  | Max
1 | 141 |  | CARBOROD |  |  | 2.4 | DCEN |  | 100 | 110 | 11 | 12 | 70 | 80 | 0.6 | 0.495 |  | 0.6788571
2 | 111 |  | PH 35S |  |  | 3.2 | DCEP |  | 120 | 130 | 24 | 25 | 140 | 150 | 0.8 | 0.9216 |  | 1.114286
N | 111 |  | PH 35S |  |  | 3.2 | DCEP |  | 125 | 135 | 24 | 25 | 160 | 170 | 0.8 | 0.8470588 |  | 1.0125
Emesso / Issued | [9 empty] | Approvato / Approved